## 成果表
序号 | 项目名称 | 类别 | 项目简介 | 合作方式 | 联系人及联系单位 | 电话
1 | 纳米增韧低碳超高性能水泥基抗冲磨涂层 | 水工结构功能涂层 | 一、具有超高的力学性能，高耐磨与结合力。 在受到外部冲击或磨损时，纳米纤维能够有效吸收和分散冲击能量，减少微观裂缝的产生，抑制裂缝的发展。 此外，纳米纤维的加入还优化了涂层的微观结构，增强了胶凝材料基体与骨料之间的界面粘结，进一步提升了涂层的整体性能和耐久性。 二、中和抗碱，与混凝土结构融为一体的高性能涂层 铝酸三钙成分低于硅酸盐水泥，水工结构功能涂层的纳米结构在混凝土表面形成吸附膜。混凝土碱性环境会因为酸洗气体或液体的侵入而发生中性化，从而中和泛白、泛碱等情况。 | 技术服务 成果转化 | 程老师 河南省科学院平顶山产业技术研究院 | 15036013033
2 | 自修复防腐涂层 | 海洋防腐防污涂层 | 外援型自修复防腐涂层：创新研制了微胶囊材料，能在腐蚀微环境中自动响应并释放缓蚀、修复成分。涂层破损后，微胶囊识别腐蚀诱因（如H2O、Cl-或pH变化），迅速释放防护成分，在损伤位点形成保护屏障，防止进一步腐蚀。 | 技术服务 成果转化
3 | 有机无机杂化重防腐涂层 | 海洋防腐防污涂层 | 采纳米有机-无机杂化涂料，是由环氧、有机硅等多种高性能树脂以及颜填料、助剂等通过精准配比工艺设计，形成性能优异、环保长效的无溶剂纳米杂化重防腐涂料。该涂料是由纳米级陶瓷粉末和高强度金属粉末通过有机无机网络互穿聚合而成的超高性能防腐蚀产品，广泛应用于海上风电、跨海大桥等极端腐蚀环境。 | 技术服务 成果转化
4 | 仿生防污型涂层 | 海洋防腐防污涂层 | 海水环境或南水北调环境中藤壶、淡水壳菜等生物生长快速、固着力强，是海上风电、石油平台、抽水蓄能电站、南水北调最主要的生物污损生物;生物附着导致海洋构筑物截面积增加造成结构失稳风险，以及输水管道缩径30–60%、流阻增大、能效下降，并诱发“腐蚀–污损”协同破坏。 团队基于可逆氢键交联树脂与润滑防污组分，调控氢键分解与界面张力，进行聚合物网络结构设计，引入能量耗散机制，加强物理相互作用，实现静态污损长效防护。可应用于海上风电、海洋石油平台、水利工程防淡水壳菜等。 | 技术服务 成果转化
5 | 钢筋混凝土靶向阻锈剂 | 阻锈剂 | 本产品执行GB/T 33803-2017《钢筋混凝土阻锈剂耐蚀应用技术规范》标准，是新一代环保型高性能阻锈剂。该阻锈剂通过引入氯离子识别探针，成功构建了靶向型阻锈剂释放体系。突破阻锈剂重“防”轻“治”的传统思路局限，实现环境适应、氯离子干预、钢筋防护功能的集成与协同，旨在为钢筋混凝土建筑物提供全方位、多层次、立体化的安全防护，填补了氯离子侵蚀不可逆的市场空白，处于国际领先水平。智能靶向阻锈剂的性能特点如下： 1.智能靶向效果优异 特异性结合腐蚀介质氯离子，打破了传统阻锈剂用量大、效率低的困局。 2.环境相容性好 减少阻锈剂的流失和失效，阻锈剂易降解为无毒物质，符合绿色阻锈剂发展的趋势。 3.增加混凝土结构稳定性 本产品的掺量范围为1%~4%，推荐掺量为胶凝材料的2%，在水泥中掺入本产品可促进水泥早期水化，降低了总孔隙率，混凝土孔结构得到有效的改善，按GB/T 17671-1999《水泥胶砂强度检验方法(ISO法)》标准检测，在最优掺量下，早期抗压强度可以提高30%。 4.实现多重协同防腐作用 一方面通过离子交换捕捉固化氯离子腐蚀介质，另一方面阻锈剂及水滑石片在钢筋表面吸附，共同构成钢筋保护层。对钢筋的阻锈效率高达94.7%，高于市面上的常规商用阻锈剂。 | 技术服务 成果转化
6 | 无机纳米硅铝陶瓷涂层—凝胶技术之气凝胶 | 城市更新功能涂层 | 隔热保温气凝胶涂料是由中空，充满稀薄空气的陶瓷微粒及气凝胶组成的创新高科技材料，可同时解决热传导和热辐射两种主要导热途径，达到隔热保温目的。 本品适用于建筑内外墙、能量输送管道、发热或冷藏设备等的隔热保温。 — 致密结构，密度可以低至0.003g/cm3 — 高孔隙率，有助于降低热传导： — 低声速性，具有优良的隔音效果 — 高透明度，可以实现高透光性及半透明 — 化学稳定性耐腐蚀，不易被分解。 | 技术服务 成果转化
7 | 超双疏辐射制冷涂层 | 制冷功能涂层 | 超双疏辐射制冷涂层通过将被动降温与自清洁功能相结合，为多个行业应对户外热负担、实现节能降碳和维护便利提供创新的材料解决方案，解决了传统辐射制冷涂层因灰尘、雨水、紫外线等因素影响制冷效果，以及可规模化生产等技术瓶颈，太阳反射率达到 98.8%。大气窗口发射率达到 99.9%，低于环境温度 8℃以上。广泛应用于粮仓、油储油罐、电力变压器、通讯基站、建筑外墙、机场房建等领域。 | 技术服务 成果转化
8 | 智能高空防腐喷涂无人机 | 无人机 | 针对海洋工程、高空工程喷涂作业环境恶劣、可达性差、窗口期短的难题，研制了高载重、长续航、大范围防腐喷涂与检测协同作业无人机，可定制化研发与制造，形成了50Kg/100Kg/200Kg不同系列产品。 | 技术服务 成果转化